## 박막증착공정비교
부산대학교 반도체공학과
Department of Semiconductor Engineering, Pusan National University
박막 증착 공정 비교표 — CVD · PVD · ALD
Thin Film Deposition Process Comparison ¦ 작성일: 2026-04-26
📊 Section 1. 공정 특성 비교
항목 (Item) | CVD | PVD | ALD | 비고 (Notes)
공정 풀네임 | Chemical Vapor Deposition | Physical Vapor Deposition | Atomic Layer Deposition | 기상 증착 / 물리 증착 / 원자층 증착
증착 원리 | 기체 화학반응으로 박막 형성 | 타겟 원자를 물리적으로 증발·스퍼터 | 전구체 자가제한 표면반응 반복 | CVD/ALD: 화학 / PVD: 물리
온도 (Temperature) | 300 ~ 1100 °C | 25 ~ 500 °C | 100 ~ 350 °C | ALD가 저온 공정에 가장 유리
압력 (Pressure) | 0.1 ~ 760 Torr | 10⁻⁶ ~ 10⁻³ Torr (고진공) | 0.1 ~ 10 Torr | PVD는 고진공 필수
증착 속도 (Rate) | 100 ~ 1,000 nm/min | 10 ~ 100 nm/min | 0.1 ~ 1 nm/cycle | CVD 최고속, ALD 최저속(정밀)
두께 균일도 | 양호 (≤ 5%) | 양호 (≤ 3%) | 탁월 (≤ 1%) | ALD가 고종횡비 구조에서 우수
단차 도포성 (Step Coverage) | 양호 (Conformal CVD) | 취약 (Line-of-sight) | 탁월 (100% Conformal) | ALD가 3D 구조물에 압도적 우위
주요 박막 재료 | SiO₂, Si₃N₄, poly-Si, W | Al, Cu, Ti, TiN, Ta | Al₂O₃, HfO₂, TiN, Ru | ALD: high-k 게이트 산화막 핵심
주요 용도 (Application) | 절연막·확산방지막·게이트 | 금속 배선·전극·반사층 | high-k 게이트·DRAM 캐패시터·FinFET | 노드별 적용 영역 구분
적용 노드 | 전 노드 공통 | 전 노드 공통 | 28nm 이하 필수 | EUV 시대의 핵심 공정
장단점 요약 | + 고속·우수한 막질 / − 고온 | + 단순·저온·금속 OK / − 단차 약함 | + 정밀·conformal / − 매우 느림 | 공정 목적에 따라 선택
💰 Section 2. 공정 장비 견적 — 수량 · 단가 · 합계
공정 (Process) | 장비 모델 (Model) | 수량 (Qty) | 단가 ($M) | 합계 ($M)
CVD | AMAT Producer GT | 2 | 8.5 | 17
CVD | TEL Trias SPA | 1 | 6.2 | 6.2
PVD | AMAT Endura PVD | 3 | 4.8 | 14.4
PVD | Lam Versys Metal | 2 | 5.3 | 10.6
ALD | ASM Pulsar XP | 4 | 3.7 | 14.8
ALD | Lam Striker ALD | 2 | 4.1 | 8.2
📌 총 합계 (Grand Total) |  | 14 | 5.433333 | 71.2
📈 공정별 소계 (Subtotal by Process)
공정 | 장비 수량 | 총 투자액 | 비중 (%) | 비고
CVD | 3 | 23.2 | 32.58% | 기상 화학 증착
PVD | 5 | 25 | 35.11% | 물리 기상 증착
ALD | 6 | 23 | 32.3% | 원자층 증착
🎨 컬러 가이드
파란색 글자 | 입력값 (수량·단가) — 직접 수정 가능
검정색 글자 | 수식 계산 결과 — 자동 갱신
노란 배경 | 단가 입력 셀 (시나리오 변경)
녹색 배경 | 합계·소계 강조